## Hoja1
Fluidez (175 mm a 220mm) | AIII (7% a 25%) | Agua Combinada (4.8% - 5.2%) | Fragüe Inicial (2:30 a 4 min) | Frague final (6-8 min) | Densidad de espuma (g/l) | Fluidez DLS Inferior (250-300 mm) | Fragüe inicial DLS Inferior(1:00-1:20 min) | Fragüe final DLS Inferior (1:00-1:20 min) | Densidad DLS inferior (980 a 1000 kg/m3) | Fluidez mixer (> a 190 mm) | Frague inicial mixer (42s a 60 s) | Frague final mixer (3:30 a 3:40 min) | Densidad de la pasta mixer (860-910 g/l) | Temperatura de estuco (°C) | Temperatura de pasta (°C) | Temperatura de agua de proceso (°C) | Peso Húmedo (kg/m2) | Nail Pull 1/2" 343 N min 5/8" 387 N min Flex 249 N min X-terim 356N min | Compresión 2.7 Mpa | Dureza de borde: oriente poniente | Burbuja 1=SÍ 0=NO
Variable 1 | Variable 2 | Variable 3 | Variable 4 | Variable 5 | Variable 6 | Variable 7 | Variable 8 | Variable 9 | Variable 10 | Variable 11 | Variable 12 | Variable 13 | Variable 14 | Variable 15 | Variable 16 | Variable 17 | Variable 18 | Variable 19 | Variable 20 | Variable 21 | Burbuja
228 | 13.6 | 5.14 | 3.36 | 9.02 | 51.96 | 290 | 1.1 | 3.31 | 957 | 225 | 0.5 | 3.31 | 939 | 30.7 | 41.7 | 58.6 | 11.57 | 293.24 | 2.77 | 96.28 | 1
203 | 14.8 | 5.11 | 3.06 | 8.16 | 45.96 | 270 | 0.59 | 3.57 | 967 | 198 | 0.44 | 3.19 | 929 | 31.1 | 44.9 | 67.2 | 11.44 | 277.46 | 2.88 | 100.06 | 1
198 | 19.3 | 4.71 | 2.52 | 8 | 51.96 | 278 | 1.04 | 4.03 | 951 | 205 | 0.46 | 3.22 | 927 | 31.1 | 44.9 | 66.8 | 11.36 | 309.77 | 2.91 | 90.45 | 1
200 | 13.9 | 5.32 | 3 | 8 | 45.96 | 270 | 1.09 | 4.1 | 953 | 205 | 0.42 | 3.17 | 921 | 31 | 43.4 | 66.1 | 11.94 | 311.06 | 2.77 | 96.28 | 1
230 | 20.8 | 4.65 | 3.4 | 9.12 | 43.96 | 290 | 1.07 | 3.5 | 959 | 230 | 0.5 | 3.3 | 931 | 30.7 | 41.5 | 58.2 | 11.62 | 289.58 | 2.96 | 93.74 | 0
220 | 16 | 4.92 | 3.26 | 8.3 | 55.96 | 290 | 1.1 | 3.3 | 951 | 230 | 0.49 | 3.3 | 945 | 30.7 | 41.3 | 59.1 | 11.57 | 277.51 | 3.02 | 94.16 | 0
204 | 18.7 | 4.71 | 3.1 | 8.38 | 45.96 | 270 | 68 | 3.57 | 959 | 195 | 44 | 3.14 | 924 | 31.2 | 44.9 | 67.7 | 11.52 | 296.58 | 2.82 | 91.28 | 0
205 | 12.6 | 5.27 | 3.28 | 8.24 | 61.95 | 290 | 1.05 | 3.59 | 957 | 205 | 0.44 | 3.2 | 929 | 31.2 | 44.5 | 67.2 | 11.29 | 288.45 | 3.06 | 94.23 | 0
203 | 9 | 5.4 | 3.06 | 8.1 | 63.95 | 265 | 1.05 | 4.08 | 937 | 200 | 0.48 | 3.38 | 919 | 31 | 43.4 | 65.3 | 11.55 | 288.45 | 3.16 | 92.55 | 0